## UNIPLAST
RIFERIMENTO | TITOLO | SOMMARIO | data_disponibilita | otc_code | otc_name
UNI ISO 7765-2:2025 | Film e foglie di materia plastica — Determinazione della resistenza all'urto con il metodo della caduta libera di un dardo — Parte 2: Prova di perforazione strumentata | La norma specifica un metodo di prova per la determinazione delle proprietà di resistenza all’ urto di un film di materia plastica mediante strumenti di misura di forza e deflessione. È applicabile qualora sia richiesto un diagramma forza-deflessione o forza-tempo, registrato a velocità di impatto nominalmente costante, per una caratterizzazione dettagliata del comportamento all’ urto. Questo metodo di prova viene utilizzato anche quando è disponibile un numero limitato di provini e non è possibile applicare il metodo della scala descritto nella norma UNI EN ISO 7765-1. Il metodo di prova è applicabile a film fino a 1 mm di spessore e consente di confrontare le forze di urto - penetrazione, le deformabilità biassiali e la capacità di assorbimento di energia dei film. Inoltre, la zona di transizione tra comportamento fragile e tenace del film nelle condizioni di prova può essere determinata variando la temperatura, la velocità di penetrazione o l'umidità relativa. | 2025-09-11 | UNI/CT 600 | UNIPLAST - Ente Italiano di Unificazione nelle Materie Plastiche
UNI ISO 17744:2025 | Materie plastiche — Determinazione del volume specifico in funzione della temperatura e della pressione, diagramma pvT — Metodo che utilizza un dispositivo a pistone | La norma descrive le procedure per determinare il volume specifico delle materie plastiche in funzione della temperatura e della pressione sia allo stato fuso che solido. La norma specifica specifica l'uso di una apparecchiatura a pistone in cui il campione di prova, contenuto in una cella di misura, viene pressurizzato tramite il pistone. Le misure possono essere effettuate in condizioni di pressione o temperatura costanti. Per l'acquisizione dei dati necessari alla progettazione del processo, si ritiene più utile il metodo di raffreddamento isobaro, vedere la norma ISO 17282. Il risultato di questa misurazione non può essere utilizzato direttamente per la simulazione dello stampaggio a iniezione. La norma è utilizzata per ottenere: — diagrammi pvT che rappresentano la relazione esistente tra pressione, volume specifico e temperatura per un dato materiale; — coefficienti di comprimibilità volumetrica e di dilatazione termica volumetrica; — informazioni sulla la transizione del primo ordine e la transizione vetrosa in funzione della temperatura e della pressione. | 2025-09-04 | UNI/CT 600 | UNIPLAST - Ente Italiano di Unificazione nelle Materie Plastiche
UNI EN ISO 1183-1:2025 | Materie Plastiche - Metodi per determinare la massa volumica delle materie plastiche non cellulari - Parte 1: Metodo ad immersione, metodo del picnometro a liquido e metodo per titolazione | La norma specifica tre metodi per la determinazione della massa volumica delle materie plastiche non cellulari sotto forma di oggetti stampati o estrusi privi di vuoti, nonché polveri, scaglie e granuli. — Metodo A: Metodo ad immersione, per materie plastiche solide (escluse le polveri) in forma priva di vuoti. — Metodo B: Metodo del picnometro a liquido, per particelle, polveri, scaglie, granuli o piccoli pezzi di parti finite. — Metodo C: Metodo per titolazione, per materie plastiche in qualsiasi forma priva di vuoti. L'Allegato C fornisce ulteriori informazioni per calcolare il volume del provino utilizzato per la determinazione della massa volumica nel caso in cui sia applicato il metodo A (il metodo ad immersione). | 2025-09-11 | UNI/CT 600 | UNIPLAST - Ente Italiano di Unificazione nelle Materie Plastiche
UNI ISO 18177:2025 | Materie plastiche — Metodo di prova per la stima della distribuzione delle ramificazioni a catena corta dei copolimeri semicristallini di etilene 1-olefina — Calorimetria differenziale a scansione (DSC) | La norma specifica un metodo di prova per la stima della distribuzione delle ramificazioni a catena corta dei copolimeri semicristallini di etilene 1-olefina mediante successiva auto-nucleazione e ricottura (SSA) con calorimetria a scansione differenziale convenzionale, ad alte prestazioni e veloce. Il presente documento è applicabile alla stima della distribuzione delle ramificazioni a catena corta delle materie prime dei copolimeri di etilene 1-olefina semicristallini e dei suoi prodotti. Il calcolo quantitativo del contenuto di ramificazione a catena corta, del grado di cristallinità e della distribuzione delle ramificazioni a catena corta è applicabile ai copolimeri di etilene/1-butene, ai copolimeri di etilene/1-esene e ai copolimeri di etilene/1-ottene. | 2025-09-04 | UNI/CT 600 | UNIPLAST - Ente Italiano di Unificazione nelle Materie Plastiche
UNI ISO 4504:2025 | Materie plastiche — Polietilene (PE) — Determinazione del contenuto di comonomeri mediante spettrometria 13C-NMR in soluzione | La norma specifica due metodi per la determinazione del contenuto di co-monomeri nei prodotti di polietilene mediante spettrometria 13C-NMR allo stato di soluzione (spettrometria di risonanza magnetica nucleare): — Metodo A: metodo di disaccoppiamento inverso controllato; — Method B: metodo dei nuclei insensibili potenziati dal trasferimento di polarizzazione (INEP) La presente norma è applicabile ai copolimeri di etilene con un contenuto di altri monomeri olefinici di tipo 1 minore di una frazione in massa del 50%. La norma non è applicabile a omo-polimeri o ai copolimeri di etilene in cui l'etilene è polimerizzato con due o più co-monomeri di olefine di tipo 1. | 2025-09-04 | UNI/CT 600 | UNIPLAST - Ente Italiano di Unificazione nelle Materie Plastiche